## Sheet1
Общество с Ограниченной Ответственностью
"Специальные лакокрасочные материалы"
Современные технологии защиты металлоконструкций от коррозии
Поставка материалов и сопутствующего оборудования
Санкт-Петербург, Волхонское шоссе 111, литер А, офис 37 9205630@mail.ru
www.skraski.ru тел: (812) 920-56-30
Наружные металлоконструкции в атмосферах C1-C2 по ИСО 12944-5
Двухслойная алкидная система окраски Хемпель
Площадь (м2) | 1
Наименование | Цвет | Толщина | Объемный | Теор. | Коэф-т | Практ. | Стоимость 1 л | Стоимость
покрытия |  | сухой | сухой | расход | потерь | расход | в т.ч. НДС | системы
|  | пленки | остаток |  |  |  |  | в т.ч. НДС
|  | мкм | % | л/кв.м. |  | л/кв.м. | евро | евро
HEMPALIN PRIMER 12050 | белый | 50 | 49 | 0.1020408 | 1.43 | 0.1459184 | 0 | 0
HEMPALIN ENAMEL 52140 | серый | 50 | 46 | 0.1086957 | 1.43 | 0.1554348 | 0 | 0
Р-ль 08230 (5%) | [5 empty] | 0.01506766 | 0 | 0
ИТОГО |  | 100 | [5 empty] | 0
Температура нанесения системы от +10°С.
Система обладает хорошей атмосферостойкостью, эластичностью и стойкостью к брызгам морской воды.