## Sheet1
Общество с Ограниченной Ответственностью
"Специальные лакокрасочные материалы"
Современные технологии защиты металлоконструкций от коррозии
Поставка материалов и сопутствующего оборудования
Санкт-Петербург, Волхонское шоссе 111, литер А, офис 37 9205630@mail.ru
www.skraski.ru тел: (812) 920-56-30
Металлоконструкции в среднеагрессивных атмосферах С3 по ИСО 12944-5
Двухслойная эпоксидно-полиуретановая система окраски International PC
Площадь (м2) | 1
Наименование | Цвет | Толщина | Объемный | Теор. | Коэф-т | Практ. | Стоимость 1 л | Стоимость кв.м.
покрытия |  | сухой | сухой | расход | потерь | расход | в т.ч. НДС | системы
|  | пленки | остаток |  |  |  |  | в т.ч. НДС
|  | мкм | % | л/кв.м. |  | л/кв.м. | евро | евро
INTERSEAL 670HS | серый | 120 | 82 | 0.1463415 | 1.43 | 0.2092683 | 0 | 0
INTERTHANE 990 | серый | 60 | 57 | 0.1052632 | 1.43 | 0.1505263 | 0 | 0
Р-ль GTA 220 (5%) | [5 empty] | 0.01046341 | 0 | 0
Р-ль GTA 713 (5%) | [5 empty] | 0.007526316 | 0 | 0
\
ИТОГО |  | 180 | [5 empty] | 0
* Температурный режим окраски от -5С.