## Sheet1
Общество с Ограниченной Ответственностью
"Специальные лакокрасочные материалы"
Современные технологии защиты металлоконструкций от коррозии
Поставка материалов и сопутствующего оборудования
Санкт-Петербург, Волхонское шоссе 111, литер А, офис 37 9205630@mail.ru
www.skraski.ru тел: (812) 920-56-30
Мостовые металлоконструкции в среднеагрессивной городской атмосфере С3 по ИСО 12944-5
Двухслойная эпоксидно-полиуретановая система окраски Йотун
Площадь (м2) | 1
Наименование | Цвет | Толщина | Объемный | Теор. | Коэф-т | Практ. | Стоимость 1 л | Стоимость
покрытия |  | сухой | сухой | расход | потерь | расход | в т.ч. НДС | системы
|  | пленки | остаток |  |  |  |  | в т.ч. НДС
|  | мкм | % | л/кв.м. |  | л/кв.м. | руб. | руб.
JOTAMASTIC 80 AL | алюм. | 150 | 80 | 0.1875 | 1.43 | 0.268125 | 0 | 0
HARDTOP XP / XPF | серый | 50 | 63 | 0.07936508 | 1.43 | 0.1134921 | 0 | 0
Р-ль №17 (5%) | [5 empty] | 0.01340625 | 0 | 0
Р-ль №10 (5%) | [5 empty] | 0.005674603 | 0 | 0
ИТОГО |  | 200 | [5 empty] | 0
JOTAMASTIC 80 AL алюминий-наполненное толерантное эпоксидное покрытие.
HARDTOP XP финишное полиуретановое покрытие.
HARDTOP XPF низкотемпературная версия HARDTOP XP.
Cтандарт подготовки поверхности Sa2.5. / St2 (ремонтные работы)
Cистема включена в СТО 01393674-007-2015.
Температура нанесения системы от -5°С (с верхним слоем HARDTOP XPF).