## Sheet1
Общество с Ограниченной Ответственностью
"Специальные лакокрасочные материалы"
Современные технологии защиты металлоконструкций от коррозии
Поставка материалов и сопутствующего оборудования
Санкт-Петербург, Волхонское шоссе 111, литер А, офис 37 9205630@mail.ru
www.skraski.ru тел: (812) 920-56-30
Наружные металлоконструкции резервуаров в атмосферах C3
Двухслойная эпоксидно-полиуретановая система окраски Йотун
Площадь (м2) | 1
Наименование | Цвет | Толщина | Объемный | Теор. | Коэф-т | Практ. | Стоимость 1 л | Стоимость
покрытия |  | сухой | сухой | расход | потерь | расход | в т.ч. НДС | системы
|  | пленки | остаток |  |  |  |  | в т.ч. НДС
|  | мкм | % | л/кв.м. |  | л/кв.м. | руб. | руб.
JOTAMASTIC 80 | серый | 130 | 80 | 0.1625 | 1.43 | 0.232375 | 0 | 0
HARDTOP XP / XPF | серый | 50 | 63 | 0.07936508 | 1.43 | 0.1134921 | 0 | 0
Р-ль №17 (5%) | [5 empty] | 0.01161875 | 0 | 0
Р-ль №10 (5%) | [5 empty] | 0.005674603 | 0 | 0
ИТОГО |  | 180 | [5 empty] | 0
JOTAMASTIC 80 толерантное эпоксидное покрытие.
HARDTOP XP финишное полиуретановое покрытие.
HARDTOP XPF низкотемпературная версия HARDTOP XP.
Cтандарт подготовки поверхности Sa2.5. / St2 (ремонтные работы)
Cистема включена в реестр НК "Роснефть".
Температура нанесения системы от -5°С (с верхним слоем HARDTOP XPF).