## Sheet1
Общество с Ограниченной Ответственностью
"Специальные лакокрасочные материалы"
Современные технологии защиты металлоконструкций от коррозии
Поставка материалов и сопутствующего оборудования
Санкт-Петербург, Волхонское шоссе 111, литер А, офис 37 9205630@mail.ru
www.skraski.ru тел: (812) 920-56-30
Двухслойная эпоксидная система окраски Penguard Universal
Внутренние металлоконструкции резервуаров с сырой нефтью, водой
Площадь (м2) | 1
Наименование | Цвет | Толщина | Объемный | Теор. | Коэф-т | Практ. | Стоимость 1 л | Стоимость кв.м.
покрытия |  | сухой | сухой | расход | потерь | расход | в т.ч. НДС | системы
|  | пленки | остаток |  |  |  |  | в т.ч. НДС
|  | мкм | % | л/кв.м. |  | л/кв.м. | руб. | руб.
PENGUARD UNIVERSAL | серый | 150 | 72 | 0.2083333 | 1.43 | 0.2979167 | 0 | 0
PENGUARD UNIVERSAL | серый | 150 | 72 | 0.2083333 | 1.43 | 0.2979167 | 0 | 0
Р-ль №17 (5%) | [5 empty] | 0.02979167 | 0 | 0
\
ИТОГО |  | 300 | [5 empty] | 0
PENGUARD UNIVERSAL универсальное эпоксидное покрытие.
Cтандарт подготовки поверхности Sa2.5.
Максимальная температура эксплуатации в нефти +80°С.
Температура нанесения покрытия от -10°С.