## Sheet1
Общество с Ограниченной Ответственностью
"Специальные лакокрасочные материалы"
Современные технологии защиты металлоконструкций от коррозии
Поставка материалов и сопутствующего оборудования
Санкт-Петербург, Волхонское шоссе 111, литер А, офис 37 9205630@mail.ru
www.skraski.ru тел: (812) 920-56-30
Двухслойная эпоксидная система окраски AMERCOAT 236
Металлоконструкции под теплоизоляцией с температурами до +50С
Площадь (м2) | 1
Наименование | Цвет | Толщина | Объемный | Теор. | Коэф-т | Практ. | Стоимость 1 л | Стоимость кв.м.
покрытия |  | сухой | сухой | расход | потерь | расход | в т.ч. НДС | системы
|  | пленки | остаток |  |  |  |  | в т.ч. НДС
|  | мкм | % | л/кв.м. |  | л | евро | евро
AMERCOAT 236 | серый | 100 | 80 | 0.125 | 1.43 | 0.17875 | 0 | 0
AMERCOAT 236 | серый | 100 | 80 | 0.125 | 1.43 | 0.17875 | 0 | 0
Р-ль 91-92 (5%) | [5 empty] | 0.017875 | 0 | 0
ИТОГО |  | 200 |  |  |  | 0.375375 |  | 0
* Температурный режим окраски от -18С.
Применение покрытия AMERCOAT 236:
1. Высокосернистая и товарная нефть.
2. Противопожарный запас воды, балластные танки с морской водой, гидротехнические сооружения.
3. Наружные металлоконструкции в агрессивных атмосферах.
4. Защита металлоконструкций под теплоизоляцией с температурами до +50С.
5. Ремонтные системы окраски для металлоконструкций с подготовкой до St2.