## Sheet1
Общество с Ограниченной Ответственностью
"Специальные лакокрасочные материалы"
Современные технологии защиты металлоконструкций от коррозии
Поставка материалов и сопутствующего оборудования
Санкт-Петербург, Волхонское шоссе 111, литер А, офис 37 9205630@mail.ru
www.skraski.ru тел: (812) 920-56-30
Защита мостовых железобетонных конструкций
Трехслойная эпоксидно-полиуретановая система окраски PPG Sigma Coatings
Площадь (м2) | 1
Наименование | Цвет | Толщина | Объемный | Теор. | Коэф-т | Практ. | Стоимость 1 л | Стоимость
покрытия |  | сухой | сухой | расход | потерь | расход | в т.ч. НДС | системы
|  | пленки | остаток |  |  |  |  | в т.ч. НДС
|  | мкм | % | л/кв.м. |  | л/кв.м. | евро | евро
SIGMACOVER 240 | серый | 100 | 87 | 0.1149425 | 1.43 | 0.1643678 | 0 | 0
SIGMACOVER 240 | серый | 100 | 87 | 0.1149425 | 1.43 | 0.1643678 | 0 | 0
SIGMADUR 520 | серый | 50 | 58 | 0.0862069 | 1.43 | 0.1232759 | 0 | 0
Р-ль 91-92 (10%) | [5 empty] | 0.03287356 | 0 | 0
Р-ль 21-06 (5%) | [5 empty] | 0.006163793 | 0 | 0
ИТОГО |  | 250 | [5 empty] | 0
* Температурный режим окраски до -5С.
Система имеет заключение АО ЦНИИС.
Cистема включена в СТО 01393674-008-2014.